## Лаборатория
| № Партии | Дата | Количество,кг(шт) | Входной контроль | Причина | Отбраковка | Причина.1 | Количество отбракованной продукции, кг
Пакеты | 5 | 2020-01-09 | 5500
Шпули | 57 | 2020-01-15 | 2016
Коробки "Гофралюкс" | 22/01/20 | 2020-01-15 | 3722
Лента ПВХ марка "Б" ООО "Сэларон" | 509,1,2 | 2020-01-17 | 10000 | №1 от 20.01.20 | Паспорт не соответствует данным ТУ
ПВХ липкая ООО "НПО Промхимтехнология" | 1,2 | 2020-01-20 | 20000 | №2 от 24.01.20 | Адгезия, толщина, ширина, Ø шпули не соответствует ТУ
Политерм | 202000001 | 2020-01-30 | 2954
Лента ПВХ марка "Б" ООО "Сэларон" | 508,509 | 2020-01-30 | 9894 | №3 от 31.01.20 | Торцевой сдвиг, паспорт не соответствует данным ТУ
Мастика Биткор - Р | 358,359 | 2020-02-03 | 17944
Пакеты | 6 | 2020-02-05 | 7000
Лента ПВХ марка "Б" ООО "Сэларон" | 509,19,20 | 2020-02-06 | 9898 | № 4 от 10.02.20 | Торцевой сдвиг, паспорт не соответствует данным ТУ
Коробки "Гофралюкс" | 137/02/20 184/02/20 | 2020-02-11 | 13761
Шпули | 452 | 2020-02-12 | 2034
Пакеты | 8 | 2020-02-12 | 1500
Мастика Биткор - Р | 1,2 | 2020-02-14 | 18085
Политерм | 201900010 | 2020-02-14 | 237
Полилен 40-ОБ-63 | 101900231 101900230 | 2020-02-14 | 1888
Лента ПВХ марка "Б" ООО "Сэларон" | 19,20,37,38 | 2020-02-14 | 9910 | № 6 от 18.02.20 | Торцевой сдвиг, паспорт не соответствует данным ТУ
Материал антиадгезионный на основе ПЭТ | 426,447,448 | 2020-02-18 | 2037
Мастика Биткор - Р | 359,2 | 2020-02-19 | 18150
Праймер ПЛ-М | 1 | 2020-02-19 | 3000
Лента ПВХ марка "Б" ООО "Сэларон" | 36,38,46,47 | 2020-02-19 | 9900 | № 7 от 20.02.20 | Торцевой сдвиг, паспорт не соответствует данным ТУ
Коробки "Гофралюкс" | 260/02/20 | 2020-02-20 | 1000
ПВХ липкая ООО "НПО Промхимтехнология" | 34,35 | 2020-02-21 | 20000 | № 8 от 26.02.20 | показатель качества " адгезия"
Шпули | 597 | 2020-02-21 | 2016
Мастика Биткор - Р | 2,11 | 2020-02-26 | 19500
Лента ПВХ марка "Б" ООО "Сэларон" | 20,35,36 | 2020-02-12 | 9900 | № 5 от 13.02.20 | паспорт не соответствует данным ТУ
Лента ПВХ марка "Б" ООО "Сэларон" | 47,58,59 | 2020-02-27 | 10248 | № 9 от 28.02.20 | Торцевой сдвиг, паспорт не соответствует данным ТУ
Мастика Биткор - Р | 3,4 | 2020-02-28 | 18079
Мастика МБПР - З | 2,3 | 2020-03-06 | 19500
Лента ПВХ марка "Б" ООО "Сэларон" | 76 | 2020-03-06 | 4056 | № 10 от 12.03.20 | паспорт не соответствует данным ТУ
Лента ПВХ марка "Б" ООО "Сэларон" | 77 | 2020-03-07 | 5850 | № 10 от 12.03.20 | паспорт не соответствует данным ТУ
Коробки "Гофралюкс" | 363/03/20 | 2020-03-10 | 5035
Пакеты | 10 | 2020-03-11 | 6000
ПВХ липкая ООО "НПО Промхимтехнология" | 68,69 | 2020-03-16 | 20000 | № 12 от 23.03.20 | показатель качества " адгезия"
Мастика Биткор - Р | 4,5,6 | 2020-03-16 | 18143
Материал антиадгезионный на основе ПЭТ | 447 | 2020-03-18 | 1665
Лента ПВХ марка "Б" ООО "Сэларон" | 76,77,79,80 | 2020-03-19 | 9898 | №11 от 20.03.20 | Торцевой сдвиг, паспорт не соответствует данным ТУ
Мастика Биткор - Р | 6,7 | 2020-03-19 | 18261
Мастика Биткор - Р | 7,9 | 2020-03-23 | 17945
Мастика Биткор - Р | 9,10 | 2020-03-25 | 17580
Лента ПВХ марка "Б" ООО "Сэларон" | 80,91,92 | 2020-03-25 | 10254 | №__
Шпули | 902 | 2020-03-18 | 2520
Пакеты | б/н | 2020-04-06 | 9500
Коробки "Гофралюкс" | 23/04/20 | 2020-04-14 | 4474
Шпули | 1312 | 2020-04-15 | 2563
Лента ПВХ марка "Б" ООО "Сэларон" | 106,107 | 2020-04-16 | 10000 | №__
Мастика Биткор - Р | 10,11 | 2020-04-17 | 17916
Мастика Биткор - Р | 11,12,14 | 2020-04-22 | 18494
Мастика МБПР - З | 6 | 2020-04-22 | 19500
Коробки "Гофралюкс" | 364/04/20 | 2020-04-22 | 7960
Лента ПВХ марка "Б" ООО "Сэларон" | 107,133,134 | 2020-04-23 | 10294 | №__
Мастика Биткор - Р | 14,10,23,24 | 2020-04-30 | 18360
Лента ПВХ марка "Б" ООО "Сэларон" | 139,140 | 2020-04-30 | 10004 | №__
Материал антиадгезионный на основе ПЭТ | 100 | 2020-05-07 | 2920
Материл антиадгезионный на основе бумаги | 154 | 2020-05-07 | 534
Лента ПВХ марка "Б" ООО "Сэларон" | 151,152 | 2020-05-12 | 9768 | №__
Пакеты | 20 | 2020-05-12 | 6000
Грунтовка "Транскор" №1 | 3 | 2020-05-13 | 216
Шпули | 1641 | 2020-05-13 | 4536
Лента ПВХ марка "Б" ООО "Сэларон" | 155,156 | 2020-05-13 | 10098 | №__
Мастика Биткор - Р | 23,24,45,46 | 2020-05-14 | 18212
Коробки | б/н | 2020-05-14 | 2985
ПВХ липкая ООО "НПО Промхимтехнология" | 155,156,158 | 2020-05-15 | 17754 | № 13 от 20.05.20 | показатель качества " адгезия"
Мастика МБПР - З | 10,6,3 | 2020-05-20 | 19500
Лента ПВХ марка "Б" ООО "Сэларон" | 158,159 | 2020-05-22 | 9750 | №__
ПВХ липкая ООО "НПО Промхимтехнология" | 159,160,161 | 2020-05-22 | 19999 | № 15 от 27.05.20 | показатель качества " адгезия"
Мастика Биткор - Р | 50,51,45 | 2020-05-23 | 18670
Мастика Биткор - Р | 51,54 | 2020-05-27 | 19061
Лента ПВХ марка "Б" ООО "Сэларон" | 165,166,167 | 2020-05-27 | 10036 | №14 от 27.05.20 | Торцевой сдвиг, паспорт не соответствует данным ТУ
Мастика Биткор - Р | 54,55,56 | 2020-05-28 | 19052
Лента ПВХ марка "Б" ООО "Сэларон" | 179,180 | 2020-06-03 | 10006 | №_
Коробки "Гофралюкс" | 829/06/20 | 2020-06-04 | 4226
Пакеты | 17 | 2020-06-04 | 8000
Мастика Биткор - Р | 56,57,58 | 2020-06-08 | 18564
Лента ПВХ марка "Б" ООО "Сэларон" | 180,183,184 | 2020-06-09 | 10000 | №16 от 10.06.20 | Торцевой сдвиг, паспорт не соответствует данным ТУ
ПВХ липкая ООО "НПО Промхимтехнология" | 248 | 2020-06-15 | 66
Мастика Биткор - Р | 58,84,88 | 2020-06-16 | 18631
Лента ПВХ марка "Б" ООО "Сэларон" | 184,193,194 | 2020-06-16 | 10002 | №17 от 17.06.20 | Торцевой сдвиг, паспорт не соответствует данным ТУ | №2 от 30.06.20 | Начальные витки с замятыми краями | 127
Коробки "Гофралюкс" | 953/06/20 | 2020-06-23 | 3000
Шпули | 2224 | 2020-06-23 | 1512
Мастика Биткор - Р | 91,94,101 | 2020-06-23 | 18365
Материал антиадгезионный на основе ПЭТ | 180,203 | 2020-06-24 | 2799
ПВХ липкая ООО "НПО Промхимтехнология" | 218.219 | 2020-06-26 | 20000
Пакеты | 55 | 2020-07-02 | 9500
Коробки "Гофралюкс" | 1045/07/20 | 2020-07-06 | 5531