## Исходные данные
ЛИТКОР-НН толщина 1.7 мм. | к стали | с подплавл | в нахлест
0 | 27.5 | 27 | 26.8
1 | 27.8 | 27.3 | 27.1
2 | 26.5 | 25.9 | 24
3 | 26.3 | 25.7 | 24.1
4 | 23 | 22.6 | 25
5 | 24.1 | 23.4 | 25.6
6 | 25.2 | 24.7 | 26.1
7 | 25.4 | 24.1 | 26.4
8 | 25.3 | 24.6 | 26.3
9 | 25.8 | 25.2 | 27.4
10 | 25.6 | 25.4 | 26.9
11 | 25.7 | 25.2 | 26.8
12 | 25.4 | 24.9 | 26.7
13 | 25.4 | 24.5 | 26.6
14 | 25.7 | 25.2 | 26.4
15 | 26.3 | 25.3 | 26.8
16 | 30.1 | 28.7 | 32.4
17 | 29.3 | 28.4 | 31.2
18 | 28.2 | 27.8 | 29.1
19 | 29 | 28.3 | 30.1
20 | 27.9 | 27.2 | 26.3
21 | 29.4 | 28.1 | 27.8
22 | 28.6 | 27.7 | 27.5
23 | 28.5 | 27.4 | 26.9
24 | 28.3 | 27.9 | 25.1
25 | 28.5 | 27.6 | 26.7
26 | 27.6 | 27.2 | 26.8
27 | 28.1 | 27.8 | 27.3
28 | 26.8 | 26.5 | 24.1
29 | 26.2 | 26.4 | 25
30 | 27 | 26.8 | 25.2
31 | 27.6 | 27 | 25.1
32 | 27.5 | 26.8 | 25.4
33 | 27.3 | 26.5 | 25
34 | 27.7 | 26.4 | 25.6
35 | 27.5 | 26.7 | 25.2
36 | 27.2 | 26.5 | 25.4
37 | 26.4 | 25.6 | 24.8
38 | 25.7 | 24.8 | 24.8
39 | 26.4 | 25.6 | 24
40 | 26.6 | 25.7 | 24.5
41 | 26.8 | 25.3 | 24.7
42 | 26.8 | 25.6 | 24.3
43 | 26.5 | 25.4 | 24.8
44 | 27.9 | 27.2 | 26.3
45 | 29.4 | 28.1 | 27.8
46 | 28.6 | 27.7 | 27.5
47 | 28.5 | 27.4 | 26.9
48 | 28.3 | 27.9 | 25.1
49 | 28.5 | 27.6 | 26.7
50 | 27.6 | 27.2 | 26.8
51 | 28.1 | 27.8 | 27.3
52 | 26.8 | 26.5 | 24.1
53 | 26.2 | 26.4 | 25
54 | 27 | 26.8 | 25.2
55 | 27.6 | 27 | 25.1
56 | 27.5 | 26.8 | 25.4
57 | 27.3 | 26.5 | 25
58 | 27.7 | 26.4 | 25.6
59 | 27.5 | 26.7 | 25.2
60 | 27.2 | 26.5 | 25.4
61 | 30.3 | 27.7 | 29.4
62 | 29.8 | 27.1 | 28.6
63 | 28.9 | 26.9 | 28.4
64 | 36.8 | 35.4 | 36.5
65 | 31.8 | 30.4 | 31.2
66 | 32.8 | 31.9 | 32.3
67 | 33.6 | 32.6 | 33
68 | 33.9 | 32 | 33.4
69 | 28.4 | 27.2 | 28
70 | 28.8 | 27.4 | 28.1
71 | 34.6 | 32.8 | 33.3
72 | 28.6 | 27.3 | 29.1
73 | 28.4 | 27.5 | 29.2
74 | 32.8 | 31.4 | 32
75 | 29 | 27.8 | 29.2
76 | 28 | 27.2 | 28.1
77 | 30.4 | 30 | 31.3
78 | 29.4 | 28.6 | 30
79 | 28 | 27.7 | 28.4
80 | 28.8 | 28.1 | 29
81 | 28.6 | 28.1 | 28.9
82 | 28.7 |  | 28.8
83 | 28.9 |  | 29
84 | 29 |  | 28.8
85 | 29.1 |  | 28.6
86 | 28.3 |  | 28.9
87 | 28.8 |  | 28
88 | 28.9 |  | 28.6
89 | 28.8 |  | 28
90 | 27.9 |  | 27.7
91 | 29.1 |  | 29
92 | 27.8 |  | 27.3
93 | 28.2 |  | 28.4
94 | 29 |  | 28.9
95 | 28.4 |  | 28.6
96 | 28.9 |  | 28
97 | 27.4 |  | 27.8
98 | 27.8 |  | 28.3
99 | 28.4 |  | 28.8
100 | 27.6 |  | 28
101 | 27.8 |  | 28.3
102 | 28.4 |  | 28.8
103 | 28 |  | 28.2
104 | 28.9 |  | 29
105 | 28.7 |  | 28.2
106 | 28.3 |  | 28
107 | 30.6 |  | 31.4
108 | 28.4 |  | 28.1
109 | 28.9 |  | 28.8
110 | 29 |  | 28
111 | 28 |  | 28.4
112 | 27.8 |  | 27.7
113 | 28.3 |  | 28.5
114 | 28 |  | 28.5
115 | 27.9 |  | 28.6
116 | 28.5 |  | 28.7
117 | 27.9 |  | 28.3
118 | 28.4 |  | 29.1
119 | 29.5 |  | 30
120 | 28.9 |  | 29.7
121 | 28.4 |  | 28.8
122 | 28.3 |  | 28.7
123 | 30 |  | 30.5
124 | 27.3 |  | 25.1
125 | 27.1 |  | 26.4
126 | 27 |  | 26.8
127 | 28 |  | 28.4
128 | 28.1 |  | 28.5
129 | 27.9 |  | 28.4
130 | 28.3 |  | 28.7
131 | 29.3 |  | 29.8
132 | 27.7 |  | 27.4
133 | 27.6 |  | 28
134 | 27.9 |  | 28.3
135 | 28.4 |  | 28.8
136 | 28.6 |  | 28.9
137 | 28.4 |  | 28
138 | 28.8 |  | 28.9
139 | 27.9 |  | 27.2
140 | 27.1 |  | 27.3
141 | 28 |  | 28.4
142 | 28.2 |  | 28.5
143 | 27.9 |  | 28.3
144 | 28 |  | 27.7
145 | 27.5 |  | 27.7
146 | 27.1 |  | 27.8
147 | 28.6 |  | 29
148 | 27.9 |  | 28.2
149 | 28.2 |  | 28.6
150 | 28.8 |  | 29.2
151 | 28.6 |  | 29.3
152 | 28.6 |  | 29.2
153 | 28 |  | 29
154 | 28.2 |  | 28.8
155 | 28.4 |  | 28.6
156 | 27.9 |  | 28.4
157 | 28.2 |  | 28.8
158 | 28 |  | 27.8
159 | 28.5 |  | 28.7
160 | 28.2 |  | 28
161 | 28 |  | 27.6

## Кол-во значений
0
к стали | 162
с подплавл | 82
в нахлест | 162

## Среднее значение
0
к стали | 28.16049
с подплавл | 27.17439
в нахлест | 27.81605

## Максимальные значения
0
к стали | 36.8
с подплавл | 35.4
в нахлест | 36.5

## Минимальные значения
0
к стали | 23
с подплавл | 22.6
в нахлест | 24

## Коэффициент корреляции
| к стали | с подплавл | в нахлест
к стали | 1 | 0.9765263 | 0.8259688
с подплавл | 0.9765263 | 1 | 0.8257164
в нахлест | 0.8259688 | 0.8257164 | 1

## Стандартные отклонения
0
к стали | 1.67693
с подплавл | 2.06564
в нахлест | 2.023646

## Мода значений
| к стали | в нахлест
0 | 27.9 | 28
1 | 28
2 | 28.4