## Исходные данные
ЛИТКОР-НН толщина 1.9 мм. | к стали | с подплавл | в нахлест
0 | 27.4 | 21.2 | 19.3
1 | 27.4 | 23.4 | 17.6
2 | 23.4 | 20.1 | 17.5
3 | 24.3 | 20.1 | 18.8
4 | 25.5 | 20.3 | 17.5
5 | 24 | 20.8 | 16.8
6 | 22.4 | 20 | 15.2
7 | 23.6 | 20.7 | 18.4
8 | 23.9 | 20.9 | 19.2
9 | 26.2 | 22.4 | 18.3
10 | 27.3 | 24.9 | 22
11 | 27.8 | 24.7 | 22.4
12 | 27.4 | 25.3 | 22
13 | 30.4 | 28 | 24.2
14 | 29.4 | 26.5 | 23
15 | 26.3 | 23.3 | 22.9
16 | 10.5 | 14.7 | 10.5
17 | 10.6 | 13.6 | 13.1
18 | 25.3 | 23.5 | 23.2
19 | 28.4 | 30.5 | 0
20 | 31.2 | 25.8 | 19.6
21 | 33.6 | 26 | 20.9
22 | 28.8 | 23.2 | 21.6
23 | 27.8 | 24.8 | 18.4
24 | 27.2 | 27.2 | 24
25 | 29.4 | 26.2 | 23.8
26 | 32.4 | 25.3 | 24.8
27 | 27.2 | 23.2 | 21.6
28 | 26.4 | 22.4 | 20.8
29 | 28 | 24.8 | 23.2
30 | 26.4 | 24.8 | 22.4
31 | 28 | 25.6 | 23.2
32 | 20.8 | 20 | 16.8
33 | 28 | 23.2 | 25.6
34 | 26.4 | 24.8 | 22.4
35 | 20.8 | 20 | 12
36 | 28 | 26.4 | 20.8
37 | 21.6 | 20 | 16.8
38 | 24.8 | 21.6 | 19.2
39 | 28 | 27.2 | 23.4
40 | 24.8 | 21.8 | 20.7
41 | 23.3 | 23.6 | 21.1
42 | 23.9 | 21.5 | 19.6
43 | 24.2 | 22.1 | 18.7
44 | 23 | 21.4 | 20.2
45 | 24.2 | 21.4 | 19.4
46 | 26.1 | 22.6 | 25.3
47 | 21.9 | 20.4 | 16.7
48 | 26.4 | 22.3 | 24.8
49 | 26.9 | 23.8 | 27.4
50 | 23.4 | 23 | 22.9
51 | 22.2 | 20.4 | 20
52 | 20.4 | 20.8 | 18.5
53 | 22.5 | 21 | 20.2
54 | 21.8 | 21.2 | 18.7
55 | 22.1 | 23.2 | 20.1
56 | 22.9 | 20.1 | 21.8
57 | 22.4 | 20.4 | 21
58 | 25.2 | 23.2 | 23.6
59 | 26.6 | 23.8 | 25.4
60 | 23.6 | 20.7 | 22.9
61 | 29.8 | 28.6 | 30.2
62 | 29.3 | 28.2 | 29.8
63 | 36.2 | 38.4 | 29
64 | 36.4 | 35.5 | 28.9
65 | 36.2 | 35.7 | 29.2
66 | 36.2 | 35.6 | 29
67 | 28.2 | 25.3 | 27.4
68 | 27 | 26.8 | 24.2
69 | 28.9 | 28.1 | 26.2
70 | 29 | 28.3 | 26.5
71 | 26.2 | 26.7 | 27.9
72 | 26.8 | 27 | 28.2
73 | 27.3 | 26.6 | 27.8
74 | 28.7 | 28 | 26.8
75 | 24.2 | 23.8 | 21.8
76 | 26.7 | 27.2 | 25.2
77 | 26.1 | 25.8 | 26.7
78 | 26.4 | 27 | 26.4
79 | 28.2 | 27.2 | 25.4
80 | 28.1 | 27.4 | 25.1
81 | 27.5 | 27 | 26.8
82 | 27.8 | 27.3 | 27.1
83 | 28.1 | 27.4 | 26.2
84 | 27.6 | 27.1 | 26.4
85 | 27.4 | 27.1 | 24.2
86 | 26.8 | 26.2 | 24.3
87 | 25.8 | 25.1 | 23.1
88 | 26.4 | 25.7 | 24.1
89 | 26.8 | 25.9 | 24.3
90 | 26.2 | 25.4 | 25.9
91 | 25.3 | 25.1 | 24.2
92 | 26.8 | 26.2 | 24.3
93 | 25 | 24.8 | 23.1
94 | 27.2 | 25.8 | 26.9
95 | 27.2 | 26.5 | 27.6
96 | 27.1 | 26.5 | 27.6
97 | 26.2 | 25.8 | 24.1
98 | 26.4 | 25.8 | 23.2
99 | 26.1 | 25.8 | 23.6
100 | 25.7 | 25.4 | 23.1
101 | 25.4 | 25 | 23.6
102 | 30.8 | 29.5 | 25.2
103 | 29.7 | 28.5 | 26.2
104 | 31.7 | 30.8 | 28.4
105 | 30.8 | 29.7 | 31.2
106 | 27.4 | 27.8 | 25.4
107 | 28.4 | 28 | 25.1
108 | 29.4 | 29 | 24.8
109 | 30.4 | 29.8 | 24.5
110 | 29.4 | 26.2 | 27.2
111 | 28.7 | 27.6 | 27.7
112 | 28.7 | 28.2 | 26.5
113 | 28.7 | 28 | 25.8
114 | 28.5 | 28.1 | 26.2
115 | 28.1 | 27.9 | 24.3
116 | 28.3 | 26.8 | 28.5
117 | 28.5 | 27.1 | 28.7
118 | 28 | 26.8 | 25.6
119 | 28.9 | 27.2 | 25.6
120 | 28.3 | 27.4 | 25.7
121 | 28.6 | 27.4 | 25.5
122 | 28.4 | 27.2 | 25.8
123 | 28.2 | 27.6 | 26.2
124 | 29.4 | 28.6 | 26.5
125 | 29.6 | 28.8 | 26
126 | 29.9 | 28.4 | 30.1
127 | 29.8 | 28.4 | 27.9
128 | 30.5 | 29.3 | 28.7
129 | 30.2 | 28.5 | 29.8
130 | 29.8 | 27.6 | 28.4
131 | 28.7 | 27.4 | 29
132 | 30.4 | 29.7 | 29.3
133 | 29 | 28.5 | 28.9
134 | 29.5 | 27.9 | 28.3
135 | 30.3 | 28.5 | 29.7
136 | 28.8 | 28 | 27.2
137 | 30.5 | 28.6 | 29.4
138 | 30.3 | 29.7 | 29.8
139 | 29.9 | 28.9 | 28.4
140 | 29.6 | 28.4 | 29.7
141 | 30 | 29.2 | 29.4
142 | 28.8 | 28.2 | 26.4
143 | 28.9 | 28 | 27.2
144 | 28.8 | 28.2 | 26.4
145 | 31.2 | 30.4 | 30.8
146 | 34.9 | 33.8 | 32.8
147 | 29.7 | 27.6 | 30.1
148 | 29.9 | 30.4 | 29.8
149 | 32 | 32.8 | 33.8
150 | 30.4 | 30.8 | 31.2
151 | 28.8 | 27.5 | 29.2
152 | 29.8 | 29.6 | 30.4
153 | 29.9 | 29.8 | 30.4
154 | 30.4 | 28.1 | 28.9
155 | 28.8 | 28.1 | 29
156 | 28.9 | 28 | 28.1
157 | 28.7 | 28.1 | 28.8
158 | 29.7 | 28.4 | 30.1
159 | 30.6 | 29.2 | 28.9
160 | 29.7 | 27.9 | 28.5
161 | 30.7 | 27.9 | 28.8
162 | 30.9 | 30.2 | 31.1
163 | 28.8 | 27.9 | 28.3
164 | 48.6 | 45.3 | 44.3
165 | 53 | 52.4 | 50.9
166 | 30.6 | 29.5 | 30
167 | 29.7 | 29.1 | 29.9
168 | 32.1 | 31.8 | 33.4
169 | 27.8 | 27.1 | 28
170 | 31.3 | 30.9 | 32.2
171 | 30 | 28.3 | 29.8
172 | 30.3 | 28.9 | 30
173 | 28.9 | 28.1 | 29.4
174 | 29.3 | 27.9 | 29
175 | 29.9 | 28.8 | 29.2
176 | 29 | 27.9 | 28.4
177 | 28.6 | 26.9 | 27.7
178 | 31.3 | 29.9 | 30.8
179 | 30.1 | 30 | 30.3
180 | 29.8 | 28.3 | 29.5
181 | 29.4 | 29.1 | 29.8
182 | 28.9 | 28.3 | 29.7
183 | 28.7 | 28.1 | 29
184 | 29 | 28.9 | 29.2
185 | 29.9 | 29.1 | 30
186 | 28.9 | 28.4 | 29.3
187 | 35.4 | 34.9 | 35.1
188 | 30.9 | 30.3 | 31.3
189 | 35.9 | 35.7 | 35.7
190 | 35.2 | 35 | 35.4
191 | 29.9 | 28.5 | 30.4
192 | 32.7 | 30.9 | 35
193 | 32 | 30.4 | 32.8
194 | 31.2 | 30.4 | 32
195 | 29.9 | 29.3 | 30.5
196 | 29.9 | 29.1 | 30.4
197 | 36.1 | 35 | 35.8
198 | 36.8 | 36 | 36.7
199 | 36.6 | 35.8 | 36.3
200 | 28.9 | 28 | 28.3
201 | 29.8 | 29 | 29.9
202 | 29.9 | 29.1 | 30
203 | 29 | 29.3 | 29.2
204 | 29 | 28.7 | 28.9
205 | 29.1 | 28.9 | 29.3
206 | 29.9 | 29.1 | 30
207 | 29 | 28.2 | 28.8
208 | 29.1 | 28.7 | 29.4
209 | 30.4 | 29.7 | 31.2
210 | 27.8 | 27.3 | 28
211 | 27.8 | 27.2 | 27.5
212 | 27.7 | 27.2 | 27.9
213 | 29.3 | 28.7 | 29.8
214 | 29 | 28.8 | 29.1
215 | 29.2 | 28.6 | 29
216 | 28.8 | 28.2 | 29
217 | 28.2 | 29.2 | 29.8
218 | 28.4 | 27.8 | 28.2
219 | 28.1 | 27.7 | 28
220 | 27.8 | 27.1 | 27.3
221 | 27.8 | 27.1 | 27.3
222 | 28.1 | 27.1 | 27.9
223 | 27.7 | 27.5 | 27.8
224 | 28.3 | 27.7 | 28
225 | 28.2 | 27.9 | 28.3
226 | 28.4 | 27 | 27.6
227 | 27.9 | 27.2 | 27.7
228 | 28 | 27 | 27.8
229 | 28.3 | 27.8 | 28.5
230 | 28 | 27.6 | 28.2
231 | 27.9 | 27.5 | 28.1
232 | 28 | 27.7 | 28.3
233 | 27.7 | 27.2 | 27.9
234 | 27.9 | 27.7 | 28.1
235 | 28.2 | 28 | 28.8
236 | 28 | 27.2 | 27.8
237 | 28.8 | 28.2 | 28.9
238 | 28.2 | 28 | 28.4
239 | 28.9 | 28.3 | 28.7
240 | 30.4 | 29.7 | 30.6
241 | 29 | 28.3 | 29.2
242 | 29.3 | 28.4 | 30.1
243 | 29 | 28.1 | 29.7
244 | 29.4 | 28.6 | 29.9
245 | 32.5 | 31.9 | 32.9
246 | 30.3 | 29.8 | 30.9
247 | 28.1 | 27.8 | 28.3
248 | 27.7 | 26.8 | 27.5
249 | 26.8 | 26.2 | 27
250 | 26.3 | 25.4 | 26.8
251 | 26.1 | 25.6 | 26.6
252 | 28.2 | 26.8 | 28.8
253 | 27.7 | 27.1 | 27.9
254 | 28.8 | 27.4 | 29
255 | 28.4 | 27.1 | 28.1
256 | 28.2 | 27 | 28
257 | 29.4 | 27.3 | 29.9
258 | 28.9 | 29 | 29.8
259 | 28 | 27.7 | 28.4
260 | 28.7 | 28.2 | 29
261 | 30 | 29.2 | 30.4
262 | 29.8 | 29 | 29.2
263 | 28.8 | 28.2 | 29
264 | 30 | 29.2 | 29.8
265 | 29.9 | 29.2 | 30.1
266 | 30 | 29.4 | 29.7
267 | 29.4 | 29 | 29.8
268 | 29.6 | 28.8 | 30.4
269 | 29.7 | 29 | 30.6
270 | 33 | 32.8 | 33.3
271 | 30.4 | 29.6 | 31.2
272 | 28.9 | 28.7 | 29
273 | 28 | 27.2 | 27.8
274 | 27.9 |  | 28.8
275 | 29.6 |  | 28.8
276 | 30 |  | 29.8
277 | 30.6 |  | 31.4
278 | 30 |  | 29.2
279 | 29.7 |  | 29.9
280 | 30 |  | 30.4
281 | 30.8 |  | 30
282 | 30.4 |  | 30.8
283 | 32.9 |  | 32.7
284 | 28.8 |  | 28
285 | 27.9 |  | 27.7
286 | 29.1 |  | 29
287 | 27.8 |  | 27.3
288 | 28.2 |  | 28.4
289 | 29 |  | 28.9
290 | 28.4 |  | 28.6
291 | 28.9 |  | 28
292 | 26.4 |  | 24.8
293 | 29.7 |  | 30.1
294 | 26.4 |  | 26.8
295 | 29.3 |  | 29.1
296 | 26 |  | 26.2
297 | 28.4 |  | 28.8
298 | 28.9 |  | 29.1
299 | 28.5 |  | 28.7
300 | 28.9 |  | 29.1
301 | 30 |  | 30.4
302 | 29.8 |  | 30.3
303 | 29.5 |  | 30.1
304 | 31.2 |  | 32
305 | 31 |  | 31.4
306 | 30.8 |  | 30.4
307 | 28.9 |  | 29.5
308 | 29.8 |  | 30
309 | 30.6 |  | 30.9
310 | 30.5 |  | 30.8
311 | 29.1 |  | 29.8
312 | 29.9 |  | 30.4
313 | 30.2 |  | 30.4
314 | 30.6 |  | 30.8
315 | 30.4 |  | 30.6
316 | 30 |  | 30.4
317 | 30.4 |  | 30.8
318 | 31.6 |  | 31.8
319 | 30.5 |  | 30.9
320 | 30.5 |  | 30.7
321 | 30.6 |  | 30.7
322 | 29.9 |  | 30.6
323 | 28.9 |  | 30

## Кол-во значений
0
к стали | 324
с подплавл | 274
в нахлест | 324

## Среднее значение
0
к стали | 28.63333
с подплавл | 27.33613
в нахлест | 27.24043

## Максимальные значения
0
к стали | 53
с подплавл | 52.4
в нахлест | 50.9

## Минимальные значения
0
к стали | 10.5
с подплавл | 13.6
в нахлест | 0

## Коэффициент корреляции
| к стали | с подплавл | в нахлест
к стали | 1 | 0.9377166 | 0.7912127
с подплавл | 0.9377166 | 1 | 0.8293107
в нахлест | 0.7912127 | 0.8293107 | 1

## Стандартные отклонения
0
к стали | 3.445516
с подплавл | 3.834455
в нахлест | 4.658579

## Мода значений
| к стали | в нахлест
0 | 28.9 | 29
1 |  | 29.8