## Исходные данные
ЛИТКОР-НН толщина 2.0 мм. | к стали | с подплавл | в нахлест
0 | 25.8 | 21.6 | 18.8
1 | 28.6 | 24 | 22.1
2 | 29.1 | 22.1 | 18.8
3 | 32 | 27.2 | 25.6
4 | 28 | 26.4 | 20.8
5 | 25 | 23 | 16
6 | 25.4 | 27.3 | 21.7
7 | 24.8 | 21.8 | 20.7
8 | 23.7 | 22.3 | 20.3
9 | 26.7 | 21.4 | 25.6
10 | 21.8 | 22 | 19.8
11 | 21.4 | 22.7 | 17.8
12 | 22.5 | 21 | 20.2
13 | 21.8 | 21.2 | 18.7
14 | 22 | 23.2 | 20.1
15 | 22.9 | 20.1 | 21.8
16 | 22.4 | 20.4 | 21
17 | 25.2 | 23.2 | 23.6
18 | 26.6 | 23.8 | 25.4
19 | 23.6 | 20.7 | 22.9
20 | 25.4 | 24 | 24.8
21 | 23.5 | 23 | 24.2
22 | 24.2 | 25 | 23.7
23 | 26.2 | 24.3 | 24.8
24 | 26.8 | 23.8 | 25
25 | 25.6 | 22.3 | 24.6
26 | 26 | 24.6 | 23.9
27 | 25.9 | 24.4 | 23.2
28 | 29.2 | 28.3 | 31.3
29 | 26.2 | 25.5 | 30
30 | 25.8 | 24.3 | 27.4
31 | 26.4 | 24.6 | 27.2
32 | 28.2 | 26 | 25.8
33 | 25.8 | 26.2 | 28.2
34 | 30 | 28.4 | 31
35 | 30.2 | 29 | 26.4
36 | 30.8 | 29.3 | 26.2
37 | 27.4 | 25.6 | 26
38 | 26.4 | 25.4 | 24.3
39 | 25.1 | 24.5 | 27.1
40 | 25.8 | 25 | 26.8
41 | 36.7 | 35.9 | 28.4
42 | 36.3 | 35.7 | 29.2
43 | 36 | 35.4 | 28.6
44 | 36.7 | 36 | 29
45 | 36.5 | 35.6 | 28.4
46 | 36.7 | 36 | 28.5
47 | 27.7 | 25.7 | 26.2
48 | 27.5 | 25.4 | 26.3
49 | 27.8 | 27.2 | 28.5
50 | 25.9 | 25 | 26.4
51 | 25.7 | 24.7 | 25.4
52 | 35.6 | 35.2 | 28.8
53 | 35.8 | 35.4 | 29
54 | 35.4 | 35.2 | 28.7
55 | 26.7 | 25.8 | 27.3
56 | 28.6 | 28 | 30.3
57 | 32.4 | 30.4 | 33.8
58 | 30.2 | 29 | 31.4
59 | 30.7 | 30 | 31.5
60 | 30.1 | 29.2 | 30.7
61 | 29.7 | 28.6 | 30
62 | 30.8 | 29.5 | 32.1
63 | 29.4 | 28.2 | 26.5
64 | 29.4 | 28 | 26.2
65 | 25.9 | 25.2 | 27
66 | 25.2 | 24.8 | 26.1
67 | 29.4 | 28 | 26.2
68 | 25.9 | 25.2 | 27
69 | 25.2 | 24.8 | 26.1
70 | 30.8 | 30.2 | 31.4
71 | 29.4 | 28.8 | 30.2
72 | 30.4 | 29 | 28.2
73 | 29.8 | 28.7 | 24.6
74 | 31.2 | 30.7 | 29.6
75 | 31.3 | 30.6 | 29.8
76 | 29.6 | 28.4 | 26.8
77 | 29.2 | 28.5 | 27
78 | 30.2 | 28.4 | 27.4
79 | 29.3 | 28.8 | 26.2
80 | 30.2 | 29.4 | 27.5
81 | 29.8 | 29.6 | 27.3
82 | 28.1 | 27.1 | 25.2
83 | 26.9 | 26.2 | 24.7
84 | 29.4 | 27.8 | 27.3
85 | 27.4 | 26.1 | 24.8
86 | 28.4 | 27.9 | 25.5
87 | 29.1 | 27.8 | 25.4
88 | 27.4 | 26.8 | 25.6
89 | 26.1 | 25.2 | 25.8
90 | 25.6 | 25.1 | 23.7
91 | 26.8 | 25.3 | 27.5
92 | 27.8 | 26.5 | 27.9
93 | 26.5 | 25.5 | 27
94 | 26 | 25.7 | 23.6
95 | 26.8 | 25.9 | 25.2
96 | 27.4 | 27 | 24.3
97 | 32.5 | 31.2 | 26.7
98 | 30.2 | 28.9 | 25.7
99 | 30.6 | 29.1 | 27.4
100 | 30.4 | 28.7 | 26.8
101 | 32.5 | 31.9 | 29
102 | 31.7 | 30.8 | 28.4
103 | 30.8 | 29.7 | 31.2
104 | 31.6 | 31.1 | 26.9
105 | 29.4 | 29 | 27.3
106 | 29.6 | 28.6 | 27
107 | 30.7 | 29 | 26
108 | 30.2 | 29.8 | 25.7
109 | 27.6 | 27.9 | 25
110 | 29.7 | 29 | 25.4
111 | 27.7 | 27.9 | 24.3
112 | 30.2 | 29.8 | 24.6
113 | 27.1 | 28 | 25.1
114 | 28.4 | 27.4 | 26.5
115 | 27.9 | 27.3 | 24.5
116 | 28.3 | 27.6 | 24.3
117 | 27.1 | 27.4 | 23.9
118 | 27.8 | 27.2 | 25.1
119 | 30.1 | 28.5 | 29.3
120 | 30.2 | 28.4 | 28.5
121 | 29.4 | 28.5 | 28.1
122 | 30 | 28.3 | 29.5
123 | 30.3 | 28.9 | 29.1
124 | 29.6 | 28.6 | 28.7
125 | 29.4 | 29.1 | 26.1
126 | 29.8 | 28.4 | 27
127 | 28.7 | 28.2 | 26.4
128 | 28.5 | 28.3 | 26.4
129 | 28.5 | 28.4 | 26
130 | 29.2 | 28.6 | 26.8
131 | 29.3 | 28.5 | 26.7
132 | 29.2 | 28.6 | 27.3
133 | 29.4 | 27.6 | 28.9
134 | 29.2 | 28.2 | 27.4
135 | 30.8 | 29.6 | 28.8
136 | 33.6 | 31.2 | 28
137 | 32.8 | 32 | 27.2
138 | 32 | 30.4 | 29.6
139 | 32.4 | 30.9 | 28.7
140 | 29.4 | 30.1 | 28.6
141 | 30.2 | 29.1 | 27.3
142 | 33.5 | 32.7 | 31.4
143 | 31.7 | 30.4 | 28.9
144 | 31.8 | 29.5 | 30.3
145 | 30.2 | 27.8 | 29.3
146 | 31.8 | 30.8 | 32
147 | 32.6 | 31.2 | 32.8
148 | 31.3 | 30.7 | 29.8
149 | 31.2 | 28.8 | 28
150 | 32 | 31.2 | 28.8
151 | 31.8 | 30.8 | 29.6
152 | 31.8 | 30.4 | 32
153 | 31.8 | 32 | 28.8
154 | 32.2 | 30 | 29.4
155 | 31.9 | 30.1 | 29.7
156 | 31.7 | 30.8 | 29.3
157 | 31.9 | 30.6 | 29.5
158 | 32.8 | 31.2 | 30.4
159 | 29.7 | 28.3 | 28.4
160 | 28.9 | 28 | 28.8
161 | 30.4 | 29.1 | 28.7
162 | 30.4 | 29.6 | 29.6
163 | 30.8 | 30.4 | 29.2
164 | 30 | 28.8 | 27.8
165 | 31.5 | 30.4 | 29.8
166 | 30.1 | 29.3 | 29.5
167 | 31.6 | 29.3 | 29.5
168 | 30.4 | 30.8 | 29.8
169 | 31.6 | 31.8 | 30.4
170 | 30.6 | 29.7 | 30.3
171 | 31.4 | 30.9 | 29.8
172 | 30.4 | 29.9 | 29.7
173 | 30.6 | 30 | 29.4
174 | 30.2 | 29.8 | 29.6
175 | 31.3 | 30.8 | 30.7
176 | 30.9 | 29.2 | 30
177 | 30.8 | 29.4 | 29.6
178 | 31.6 | 29.3 | 30.4
179 | 32 | 30.8 | 30.6
180 | 31.7 | 30.2 | 30.8
181 | 30.9 | 29.8 | 28.9
182 | 30.4 | 28.8 | 29.6
183 | 30.8 | 28.9 | 29
184 | 30.2 | 29.8 | 27.2
185 | 31 | 30.8 | 30.2
186 | 33.2 | 31.4 | 32.3
187 | 34.4 | 32 | 32.8
188 | 37.8 | 36.8 | 35.2
189 | 33 | 33.8 | 32.2
190 | 36 | 36.8 | 35.2
191 | 31 | 30.8 | 31.2
192 | 29.8 | 30.4 | 34.4
193 | 28.8 | 28.6 | 31.2
194 | 34 | 34.6 | 35.8
195 | 35.2 | 34.4 | 36
196 | 30.2 | 28.8 | 30.8
197 | 32.2 | 31.4 | 33.6
198 | 30.4 | 29.8 | 32
199 | 30.4 | 27.7 | 29.8
200 | 30.1 | 28.4 | 30.3
201 | 30.1 | 28.4 | 30.3
202 | 29.9 | 28.7 | 30.3
203 | 30.4 | 29.8 | 30.7
204 | 30.5 | 29.1 | 30.7
205 | 30.3 | 29.9 | 30.5
206 | 31.6 | 31 | 30.2
207 | 31.7 | 31 | 30.2
208 | 31.7 | 29.7 | 29.4
209 | 31.5 | 30.5 | 29.9
210 | 31.5 | 29.4 | 29.4
211 | 30.9 | 29.1 | 30
212 | 30.9 | 30.1 | 31.2
213 | 34 | 33.1 | 34.2
214 | 32.3 | 31.7 | 32.5
215 | 34.2 | 32.2 | 35.5
216 | 33 | 32.2 | 32.7
217 | 30.3 | 28.9 | 30.9
218 | 34.2 | 31.6 | 34.8
219 | 46.4 | 42.9 | 48.8
220 | 41.6 | 38.4 | 42.4
221 | 48.8 | 48 | 53.1
222 | 38.8 | 38.2 | 38
223 | 35 | 32.1 | 33.8
224 | 34.8 | 33.4 | 33
225 | 34.3 | 34 | 33.8
226 | 36.8 | 35.2 | 36
227 | 32.1 | 32.4 | 32
228 | 33.8 | 30.8 | 32.7
229 | 35.3 | 33.7 | 34.8
230 | 29.1 | 28.8 | 29.8
231 | 31.7 | 30.4 | 32
232 | 31.5 | 30.3 | 31.9
233 | 32.8 | 31.3 | 33.2
234 | 33.6 | 32 | 33.8
235 | 31.2 | 30.4 | 32
236 | 31.8 | 30 | 31.1
237 | 31.1 | 30.7 | 31.3
238 | 34.8 | 30.8 | 33.3
239 | 32.4 | 32 | 31.9
240 | 32.8 | 31.9 | 33
241 | 35 | 34.2 | 34.6
242 | 32 | 31.6 | 32.7
243 | 30.1 | 29.4 | 29.9
244 | 31.6 | 31.1 | 32
245 | 32.3 | 31.1 | 31.8
246 | 31.7 | 30.3 | 31.5
247 | 32.1 | 31.3 | 32
248 | 30.8 | 29.8 | 30.3
249 | 30.8 | 29.2 | 30.3
250 | 29.8 | 29 | 29.3
251 | 30 | 29.7 | 29.8
252 | 30.4 | 30 | 30.9
253 | 31.6 | 30.8 | 31.1
254 | 30.4 | 30 | 30.6
255 | 31 | 30.8 | 31.2
256 | 34.8 | 34.3 | 35.4
257 | 31.2 | 29.6 | 30.4
258 | 32.9 | 32 | 33.2
259 | 36.9 | 36.1 | 37.1
260 | 37.3 | 36.8 | 37
261 | 37 | 36.6 | 36.8
262 | 38 | 37 | 37.8
263 | 38 | 37 | 37.8
264 | 37.7 | 37.1 | 38
265 | 36.9 | 36.3 | 37.1
266 | 31 | 30.4 | 30.8
267 | 32.2 | 31.2 | 32
268 | 37 | 36 | 36.6
269 | 36.3 | 35.3 | 35.9
270 | 36.8 | 36.1 | 37
271 | 36.7 | 36.6 | 36.9
272 | 31.9 | 30.8 | 32.3
273 | 32.2 | 30.3 | 32.8
274 | 35.4 | 34.4 | 36
275 | 31.4 | 29.9 | 30.6
276 | 31.5 | 29.5 | 30.8
277 | 33.4 | 32.5 | 34.8
278 | 33.3 | 31.7 | 33.9
279 | 32.6 | 30.9 | 33
280 | 32 | 31.2 | 32.8
281 | 31.5 | 31.2 | 32.6
282 | 32.1 | 31.1 | 31.8
283 | 32.8 | 31.8 | 32.2
284 | 38.2 | 38 | 38.4
285 | 38 | 37.6 | 37.8
286 | 32.3 | 32 | 32.8
287 | 33.8 | 33 | 33.4
288 | 34 | 33.5 | 34.8
289 | 30.8 | 30 | 30.6
290 | 32 | 31.4 | 32.2
291 | 35.9 | 35.3 | 36
292 | 32.9 | 32.2 | 32.7
293 | 31.3 | 31 | 31.1
294 | 31.6 | 31 | 31.8
295 | 30.6 | 29.9 | 30.9
296 | 28.7 | 28 | 28.2
297 | 29.9 | 29.4 | 30
298 | 28.7 | 27.9 | 29.4
299 | 30.4 | 29.5 | 30.6
300 | 30.6 | 30 | 30.9
301 | 30.7 | 29.7 | 30.9
302 | 30.9 | 29.6 | 31.2
303 | 30.4 | 30 | 30.8
304 | 30.3 | 29.1 | 31.1
305 | 31 | 30.1 | 30.8
306 | 30.4 | 29.8 | 30
307 | 32.8 | 32.2 | 33
308 | 30 | 29.2 | 29.8
309 | 30.8 | 30 | 30.4
310 | 31.4 | 30 | 31.8
311 | 32.9 | 32.6 | 33.3
312 | 33.2 | 33 | 34
313 | 30.8 | 30.3 | 31
314 | 31 | 30.1 | 31.3
315 | 30.4 | 29.6 | 31.2
316 | 30.8 | 30 | 30.4
317 | 31 | 29.6 | 30.4
318 | 30.4 | 29.6 | 31.2
319 | 36.4 | 35.6 | 37.2
320 | 32.4 | 32.1 | 32.9
321 | 34.2 | 30.9 | 34.8
322 | 32.6 | 31.4 | 32.8
323 | 34.9 | 34 | 35.1
324 | 34 | 33.4 | 34.6
325 | 31.5 | 30.5 | 31.8
326 | 33.3 | 32.5 | 33.6
327 | 32.8 | 32 | 32.3
328 | 38.8 | 37.8 | 38.3
329 | 33 | 32.8 | 33.3
330 | 33.3 | 32.8 | 33
331 | 35 | 32.8 | 34.6
332 | 35.8 | 35 | 35.4
333 | 31.8 | 29.6 | 30.4
334 | 34.8 | 34 | 34.3
335 | 35 | 34.1 | 34.4
336 | 33.9 | 33 | 33.6
337 | 34.2 | 33.8 | 34.6
338 | 34.4 | 33.7 | 34.1
339 | 31.9 | 31.4 | 32
340 | 35 | 34.3 | 35.5
341 | 31.2 | 30.6 | 31.5
342 | 30.4 | 29.2 | 29.9
343 | 29.9 | 29.1 | 30.2
344 | 30.4 | 29.6 | 30.8
345 | 28 | 27.1 | 27.7
346 | 28.1 | 27.2 | 27.9
347 | 28.2 | 27.1 | 28.9
348 | 29.4 | 28.5 | 29.9
349 | 29.8 | 28.2 | 30
350 | 29.7 | 27.9 | 30.3
351 | 30.3 | 28.2 | 30.7
352 | 29.8 | 28.4 | 30.3
353 | 31.7 | 30.5 | 31.9
354 | 30.3 | 28.4 | 30.8
355 | 30.3 | 28.4 | 30.9
356 | 30.8 | 28.6 | 30.6
357 | 31.4 | 30.4 | 31.7
358 | 31.6 | 30.3 | 31.8
359 | 31.5 | 30.5 | 31.9
360 | 32.6 | 31.9 | 33
361 | 31.7 | 31.6 | 32.5
362 | 30.7 | 29.8 | 30.8
363 | 32.4 | 30.8 | 32.1
364 | 32 | 30.9 | 31.6
365 | 32.8 | 32 | 33.4
366 | 33.4 | 33 | 34.2
367 | 33.6 | 32.2 | 32.8
368 | 30.4 | 29.8 | 30.8
369 | 30.8 | 29.5 | 30.4
370 | 32 | 31.2 | 32.8
371 | 32.8 | 32 | 33.6
372 | 33.6 | 32.8 | 34.4
373 | 30.8 | 30 | 31.8
374 | 32 | 31 | 31.8
375 | 32.8 | 31.4 | 32
376 | 33 | 32.8 | 33.3
377 | 30.4 | 29.2 | 30.8
378 | 29.8 |  | 30.2
379 | 32 |  | 32.8
380 | 32.8 |  | 33.6
381 | 31.2 |  | 32
382 | 32 |  | 32.8
383 | 32.3 |  | 32.8
384 | 34 |  | 33.3
385 | 32.9 |  | 33.1
386 | 32.8 |  | 32
387 | 33.3 |  | 35
388 | 35.6 |  | 35.8
389 | 35.8 |  | 35.2
390 | 34.9 |  | 35.5
391 | 23 |  | 21.6
392 | 35.2 |  | 35.5
393 | 34.9 |  | 34.5
394 | 35.1 |  | 35.5
395 | 34.7 |  | 35.6
396 | 35.5 |  | 35.9
397 | 34.8 |  | 35
398 | 34.4 |  | 34.8
399 | 34.7 |  | 35.2
400 | 30 |  | 32.3
401 | 34.8 |  | 35.2
402 | 36 |  | 36.3
403 | 33.8 |  | 34.1
404 | 33.5 |  | 34.8
405 | 30.6 |  | 30.9
406 | 30 |  | 30.4
407 | 31 |  | 31.2
408 | 31.1 |  | 31.6
409 | 30.4 |  | 30.8
410 | 31 |  | 31.3
411 | 32.8 |  | 32
412 | 32.3 |  | 32.8
413 | 35.8 |  | 36.3
414 | 36.8 |  | 37.2
415 | 31 |  | 32.3
416 | 33.8 |  | 34.9
417 | 31.2 |  | 31.6
418 | 32 |  | 32.8
419 | 33.4 |  | 34
420 | 32.6 |  | 33
421 | 32.3 |  | 32.8
422 | 33.6 |  | 33.9
423 | 34.8 |  | 35
424 | 35 |  | 34.1
425 | 31.8 |  | 32.1
426 | 32 |  | 32.8
427 | 31.9 |  | 32.6
428 | 32.9 |  | 33.3
429 | 33 |  | 32.8
430 | 32.4 |  | 32.8
431 | 29.9 |  | 31
432 | 30.4 |  | 30.8
433 | 32 |  | 32.8
434 | 31.1 |  | 31.5
435 | 31.1 |  | 30.4
436 | 30.4 |  | 30.7
437 | 30.7 |  | 31
438 | 29.7 |  | 29.9
439 | 32.6 |  | 33.2
440 | 30.9 |  | 31.3
441 | 31.2 |  | 31.7
442 | 31.7 |  | 31.9
443 | 30.4 |  | 30.8
444 | 30.1 |  | 30.4
445 | 31.8 |  | 32
446 | 32.8 |  | 33
447 | 35 |  | 35.8
448 | 32.8 |  | 33.6
449 | 33 |  | 33.1
450 | 32.8 |  | 32
451 | 32.9 |  | 33
452 | 31.7 |  | 31.9
453 | 34.7 |  | 35.2
454 | 30.6 |  | 30.9
455 | 31.4 |  | 31.8
456 | 31.2 |  | 31.6
457 | 31.4 |  | 31.9
458 | 31.3 |  | 31.6
459 | 31.7 |  | 32.1
460 | 31.9 |  | 32.7
461 | 28.3 |  | 28.5
462 | 32.4 |  | 32.8
463 | 32.6 |  | 33.3
464 | 31.8 |  | 32.3
465 | 31.7 |  | 31.9
466 | 33.4 |  | 33.8
467 | 32.8 |  | 33.6
468 | 32.4 |  | 32.7
469 | 31.9 |  | 32.4
470 | 32 |  | 32.4
471 | 32.2 |  | 32.8
472 | 31.6 |  | 31.8
473 | 31.8 |  | 32
474 | 31.4 |  | 31.9
475 | 31.5 |  | 31.8
476 | 31.4 |  | 31.7
477 | 31.8 |  | 32.2
478 | 32 |  | 32.8
479 | 31.4 |  | 31.2
480 | 31.4 |  | 31.8
481 | 32 |  | 32.8
482 | 30.9 |  | 31
483 | 30.6 |  | 30.9
484 | 32.4 |  | 32.8
485 | 31.8 |  | 32.4
486 | 31.4 |  | 31.8
487 | 31.3 |  | 31.5
488 | 31.9 |  | 32
489 | 32 |  | 32.2
490 | 33.4 |  | 33.8
491 | 33 |  | 33.4
492 | 32.3 |  | 32.8
493 | 31.6 |  | 31.8
494 | 31.3 |  | 31.5
495 | 32.1 |  | 32.3
496 | 31.8 |  | 32.3
497 | 31.4 |  | 31.9
498 | 31.3 |  | 31.8
499 | 31.8 |  | 32
500 | 32 |  | 32.4
501 | 31.4 |  | 31.9
502 | 31.3 |  | 31.7
503 | 31.6 |  | 31.9
504 | 31.6 |  | 31.8
505 | 31.4 |  | 31.7
506 | 31.6 |  | 31.9
507 | 31.8 |  | 32.4
508 | 28.4 |  | 28.8
509 | 28.9 |  | 28.7
510 | 29.8 |  | 30
511 | 30.7 |  | 30.9
512 | 30.7 |  | 30.8
513 | 30.4 |  | 30.7
514 | 30 |  | 30.3
515 | 30.7 |  | 31
516 | 30.3 |  | 30.8
517 | 28.9 |  | 29.4
518 | 33 |  | 33.3
519 | 33.1 |  | 33.5
520 | 33.2 |  | 33.5
521 | 31.6 |  | 31.9
522 | 31.9 |  | 32.2
523 | 31.7 |  | 31.9
524 | 31.8 |  | 32
525 | 32 |  | 32.3
526 | 31.1 |  | 31.3
527 | 31 |  | 31.5
528 | 31.3 |  | 30.4
529 | 32.8 |  | 32.9
530 | 31.7 |  | 32
531 | 31.5 |  | 31.9
532 | 31.8 |  | 32.2
533 | 31.4 |  | 31.8
534 | 31.6 |  | 31.9
535 | 31 |  | 31.5
536 | 32 |  | 32.4
537 | 32.2 |  | 32.6

## Кол-во значений
0
к стали | 538
с подплавл | 378
в нахлест | 538

## Среднее значение
0
к стали | 31.27491
с подплавл | 29.89735
в нахлест | 30.67509

## Максимальные значения
0
к стали | 48.8
с подплавл | 48
в нахлест | 53.1

## Минимальные значения
0
к стали | 21.4
с подплавл | 20.1
в нахлест | 16

## Коэффициент корреляции
| к стали | с подплавл | в нахлест
к стали | 1 | 0.9667143 | 0.8735524
с подплавл | 0.9667143 | 1 | 0.8641603
в нахлест | 0.8735524 | 0.8641603 | 1

## Стандартные отклонения
0
к стали | 3.022052
с подплавл | 3.49722
в нахлест | 3.766333

## Мода значений
| к стали | в нахлест
0 | 30.4 | 32.8